## Home
Ensaio 1
Ensaios de Aglomeração em Leito Fluidizado - 2020
Ensaio 4
Ensaio 7
Ensaio 2
Ensaio 5
Ensaio 8
Ensaio 3
Ensaio 6
Ensaio 9
Ensaio 10
Ensaio 11
Ensaio 12

## Ensaio 1
Dados do Ensaio
Nome: | Ensaio 1 - Matriz |  |  |  | Data: | 2020-08-13
Condições de Processo
Massa inicial do blend (g): | 405.05
Umidade inicial do blend (% b.u.): | 6.17
Umidade final do pó aglomerado (% b.u.): | Antes da Sec. | 7.66 | 7.6 | 7.56 | Média: | 7.606667
Umidade final do pó aglomerado (% b.u.): | Depois da Sec. |  |  |  | Média: | #DIV/0! |  | massa de polpa | 198.334175
Temperatura do ar na entrada (°C): | 65 | [6 empty] | massa seca de polpa | 18.64341245
Vazão de atomização do ligante (mL/min): | 2.5
Pressão de atomização do ligante (psi): | 10
Quantidade ligante atomizada (mL): | 194.35
Massa total na saída - pó aglomerado sem torrões (g): | Antes da Secagem | 190.73 | Depois da Secagem |  | Massa de produto retirada para análise (g) |  | 0
Massa de torrões (g): |  | 2.29
Massa elutriada - coletada no ciclone (g): |  | 220.95
Dados do Ar Ambiente
Temperatura do ar ambiente: | Início | 25°C | Fim | 26°C
Umidade relativa do ar ambiente (UR%): |  | 58% |  | 49.9%
Comentários (nesse espaço devem ser relatadas informações importantes do processo e desvios operacionais):
Vazão do ar: Iniciou em 4 Hz e a cada 10 min foi aumentado em 2 Hz, parando em 10 Hz;
Polpa peneirada (peneira 60 mesh) e descongelada naturalmente;
Polpa mantida sob agitação durante todo o ensaio; | [7 empty] | Tempo (min) | Umidade da amostra
0min-10min: Vazão de 4 Hz; Umidade no leito 63,31; Processo fluidizando muito bem, porém muito pó sendo elutriado, acúmulo de início porém melhorou com o tempo. | [7 empty] | 10 | 9.06%
10min-20min: Vazão de 6 Hz; Umidade no leito 67,47; Fluidização do processo continua boa (formação de bolhas) e o acúmulo é praticamente nulo (apenas na parede) | [7 empty] | 20 | 11.91%
20min-30min: Vazão de 8 Hz; Umidade no leito 69,74; Boa fluidização do processo; acúmulo continua praticamente nulo. | [7 empty] | 30 | 12.74%
30min-40min: Vazão de 10 Hz; Umidade no leito 70,30; Fluidização se manteve boa e leve aumento de acúmulo (apenas no bico), leve escurecimento do pó. | [7 empty] | 40 | 12.33%
40min-50min: Vazão de 10 Hz; Umidade no leito 67,52; Boa fluidização (bolhas) e aumento do acúmulo nas paredes. | [7 empty] | 50 | 9%
50min-60min: Vazão de 10 Hz; Umidade no leito 65,00; Fluidização e acúmulo se mantiveram; leve escurecimento do pó; bastante pó elutriado. | [7 empty] | 60 | 10.61%
60min-70min: Vazão de 10 Hz; Umidade no leito 61,81; Processo continuou com boa fluidização e houve um pequeno aumento do acúmulo nas paredes da coluna e no bico. | [7 empty] | 70 | 9.57%
70min-82min: Vazão de 10 Hz; Umidade no leito 58,73; Fluidização e acúmulo se mantiveram
Término do ensaio: 80min.
Resultados

## Ensaio 1 - Resultados
Rendimento
| η(%) = | (mf/mi)*100 | mf = mi - (melut+minc+mtorroes)
| Dados do belnd de proteínas (entrada) |  |  |  | Dados da suspensão (entrada)
| Massa de blend (g) | 405.05 |  |  | Quantidade de ligante atomizada (mL) | 194.35
| Umidade do blend | 6.17 | 0.0617 |  | Densidade do ligante (g/mL) | 1.0205
| Umidade do blend (% b.u.) (Antes Sec.) | 7.606667 | 0.07606667 |  | Massa de ligante atomziada (g) | 198.334175
| Umidade do blend (% b.u.) (Depois Sec.) | #DIV/0! | #DIV/0! |  | Umidade do ligante (% b.u.) | 89.93 | 0.8993
| Teor de sólido seco do blend (%) | 93.83 | 0.9383 |  | Teor de sólido seco do ligante (%) | 10.07 | 0.1007
Dados do produto aglomerado (saída)
| Umidade (% b.u.) | Teor de s.s. (%) | Teor de s.s. (%)
Antes Sec. | 7.606667 | 92.39333 | 0.9239333
Depois Sec. | #DIV/0! | #DIV/0! | #DIV/0!
| Balanço de massa global (ANTES DA SECAGEM) |  |  | Balanço de massa por componente/Balanço de sólidos (massa seca) |  |  | Balanço para água (massa úmida)
| Massa total na entrada (g) | 603.384175 |  | (ANTES DA SECAGEM) |  |  | Massa de água na entrada (g) | 203.3535
| Massa inicial do blend (g) | 405.05 |  | Massa de sólidos na entrada (g) | 400.0307 |  | Massa água no blend (g) | 24.991585
| Massa de ligante (g) | 198.334175 |  | Massa de sólidos no blend (g) | 380.058415 |  | Massa de água na suspensão (g) | 178.3619
| Massa de torrões (g) | 2.29 |  | Massa de sólidos no ligante (g) | 19.97225 |  | Massa de água na saída (g) | 14.5082
| Massa total na saída (g) | 190.73 |  | Massa de sólidos na saída (g) | 176.2218
| Massa elutriada total (g) | 220.95
| Massa de água (g) | 188.8453 |  | Massa retirada para análise (g) | 0
Rendimento (ANTES DA SECAGEM)
| η(%) | 31.61004
| η(%) base seca | 44.05207
| η(%) base seca | 46.36703
| Balanço de massa global (DEPOIS DA SECAGEM) |  |  | Balanço de massa por componente/Balanço de sólidos (massa seca)
| Massa total na entrada (g) | 190.73 |  | (DEPOIS DA SECAGEM)
| Massa de torrões (g) | 0 |  | Massa de sólidos na entrada (g) | 176.2218
| Massa total na saída (g) | 0 |  | Massa de sólidos na saída (g) | #DIV/0!
| Massa elutriada total (g) | 0
Rendimento (DEPOIS DA SECAGEM)
| η(%) | #DIV/0!
Ensaio

## Ensaio 2
Dados do Ensaio
Nome: | Ensaio 2 - Matriz |  |  |  | Data: | 2020-08-11
Condições de Processo
Massa inicial do blend (g): | 405.08
Umidade inicial do blend (% b.u.): |  |  |  | Média: | 6.17
Umidade final do pó aglomerado (% b.u.): | Antes da Sec. | 15.5 | 16.49 | 16.43 | Média: | 16.14
Umidade final do pó aglomerado (% b.u.): | Depois da Sec. |  |  |  | Média: | #DIV/0!
Temperatura do ar na entrada (°C): | 65
Vazão de atomização do ligante (mL/min): | 3.5
Pressão de atomização do ligante (psi): | 10
Quantidade ligante atomizada (mL): | 193
Massa total na saída - pó aglomerado sem torrões (g): | Antes da Secagem | 212.6 | Depois da Secagem |  | Massa de produto retirada para análise (g) |  | 0
Massa de torrões (g): |  | 26.81
Massa elutriada - coletada no ciclone (g): |  | 204.58
Dados do Ar Ambiente
Temperatura do ar ambiente: | Início | 25.1 | Fim | 24.9
Umidade relativa do ar ambiente (UR%): |  | 43.9% |  | 41.2%
Comentários (nesse espaço devem ser relatadas informações importantes do processo e desvios operacionais):
Vazão do ar: Iniciou em 4 Hz e a cada 10 min foi aumentado em 2 Hz, parando em 10 Hz;
Polpa peneirada (peneira 60 mesh) e descongelada naturalmente;
Polpa mantida sob agitação durante todo o ensaio; | [7 empty] | Tempo (min) | Umidade da amostra
0min-10min: Vazão de 4 Hz; Umidade no leito 57,23; Processo fluidizando muito bem, porém muito pó sendo elutriado, acúmulo de início porém melhorou com o tempo. | [7 empty] | 10 | 10.92%
10min-20min: Vazão de 6 Hz; Umidade no leito 65,83; Fluidização do processo continua boa (formação de bolhas) e o acúmulo é praticamente nulo (apenas na parede), leve escurecimento. | [7 empty] | 20 | 14.17%
20min-30min: Vazão de 8 Hz; Umidade no leito 72,36; Boa fluidização do processo; acúmulo nas paredes; quantidade razoavel de pó elutriado. | [7 empty] | 30 | 15.53%
30min-40min: Vazão de 10 Hz; Umidade no leito 75,50; Fluidização se manteve boa (bolhas) e acúmulo constante. | [7 empty] | 40 | 17.72%
40min-50min: Vazão de 10 Hz; Umidade no leito 76,89; Boa fluidização (bolhas), bastante pó elutriado, possível notar uns torrões na base do cone, escurecimento notavel. | [7 empty] | 50 | 13.55%
50min-60min: Vazão de 10 Hz; Umidade no leito 77,35; Fluidização e acúmulo (nas laterais) se mantiveram; leve escurecimento do pó; bastante pó elutriado.
Término do ensaio: 57min.
| produto antes | ciclone antes |  | produto depois
Resultados

## Ensaio 2 - Resultados
Rendimento
| η(%) = | (mf/mi)*100 | mf = mi - (melut+minc+mtorroes)
| Dados do belnd de proteínas (entrada) |  |  |  | Dados da suspensão (entrada)
| Massa de blend (g) | 405.08 |  |  | Quantidade de ligante atomizada (mL) | 193
| Umidade do blend | 6.17 | 0.0617 |  | Densidade do ligante (g/mL) | 1.0205
| Umidade do blend (% b.u.) (Antes Sec.) | 16.14 | 0.1614 |  | Massa de ligante atomziada (g) | 196.9565
| Umidade do blend (% b.u.) (Depois Sec.) | #DIV/0! | #DIV/0! |  | Umidade do ligante (% b.u.) | 89.93 | 0.8993
| Teor de sólido seco do blend (%) | 93.83 | 0.9383 |  | Teor de sólido seco do ligante (%) | 10.07 | 0.1007
Dados do produto aglomerado (saída)
| Umidade (% b.u.) | Teor de s.s. (%) | Teor de s.s. (%)
Antes Sec. | 16.14 | 83.86 | 0.8386
Depois Sec. | #DIV/0! | #DIV/0! | #DIV/0!
| Balanço de massa global (ANTES DA SECAGEM) |  |  | Balanço de massa por componente/Balanço de sólidos (massa seca) |  |  | Balanço para água (massa úmida)
| Massa total na entrada (g) | 602.0365 |  | (ANTES DA SECAGEM) |  |  | Massa de água na entrada (g) | 202.1164
| Massa inicial do blend (g) | 405.08 |  | Massa de sólidos na entrada (g) | 399.9201 |  | Massa água no blend (g) | 24.993436
| Massa de ligante (g) | 196.9565 |  | Massa de sólidos no blend (g) | 380.086564 |  | Massa de água na suspensão (g) | 177.123
| Massa de torrões (g) | 26.81 |  | Massa de sólidos no ligante (g) | 19.83351955 |  | Massa de água na saída (g) | 34.31364
| Massa total na saída (g) | 212.6 |  | Massa de sólidos na saída (g) | 178.28636
| Massa elutriada total (g) | 204.58
| Massa de água (g) | 167.8028 |  | Massa retirada para análise (g) | 0
Rendimento (ANTES DA SECAGEM)
| η(%) | 35.31347
| η(%) base seca | 44.5805
| η(%) base seca | 46.90678
| Balanço de massa global (DEPOIS DA SECAGEM) |  |  | Balanço de massa por componente/Balanço de sólidos (massa seca)
| Massa total na entrada (g) | 212.6 |  | (DEPOIS DA SECAGEM)
| Massa de torrões (g) | 0 |  | Massa de sólidos na entrada (g) | 178.28636
| Massa total na saída (g) | 0 |  | Massa de sólidos na saída (g) | #DIV/0!
| Massa elutriada total (g) | 0
Rendimento (DEPOIS DA SECAGEM)
| η(%) | #DIV/0!
Ensaio

## Ensaio 3
Dados do Ensaio
Nome: | Ensaio 3 - Matriz |  |  |  | Data: | 2020-08-11
Condições de Processo
Massa inicial do blend (g): | 404.66
Umidade inicial do blend (% b.u.): |  |  |  | Média: | 6.17
Umidade final do pó aglomerado (% b.u.): | Antes da Sec. | 4.69 | 4.66 | 4.74 | Média: | 4.696667
Umidade final do pó aglomerado (% b.u.): | Depois da Sec. |  |  |  | Média: | #DIV/0!
Temperatura do ar na entrada (°C): | 85
Vazão de atomização do ligante (mL/min): | 2.5
Pressão de atomização do ligante (psi): | 10
Quantidade ligante atomizada (mL): | 191.85
Massa total na saída - pó aglomerado sem torrões (g): | Antes da Secagem | 76.66 | Depois da Secagem |  | Massa de produto retirada para análise (g) |  | 15
Massa de torrões (g): |  | 14.58
Massa elutriada - coletada no ciclone (g): |  | 307.5
Dados do Ar Ambiente
Temperatura do ar ambiente: | Início | 25°C | Fim | 24,8°C
Umidade relativa do ar ambiente (UR%): |  | 43.1% |  | 48%
Comentários (nesse espaço devem ser relatadas informações importantes do processo e desvios operacionais):
Vazão do ar: Iniciou em 4 Hz e a cada 10 min foi aumentado em 2 Hz, parando em 10 Hz;
Polpa peneirada (peneira 60 mesh) e descongelada naturalmente;
Polpa mantida sob agitação durante todo o ensaio; | [7 empty] | Tempo (min) | Umidade da amostra
0min-10min: Vazão de 4 Hz; Umidade no leito 64,01; Processo fluidizando muito bem, porém muito pó sendo elutriado, acúmulo de início (na parede). | [7 empty] | 10 | 9.44%
10min-20min: Vazão de 6 Hz; Umidade no leito 68,76; Fluidização do processo continua boa, segue acumulando nas paredes. | [7 empty] | 20 | 12.39%
20min-30min: Vazão de 8 Hz; Umidade no leito 69,94; Boa fluidização do processo (formação de bolhas); leve escurecimeno do pó; bastante pó elutriado. | [7 empty] | 30 | 12.8%
30min-40min: Vazão de 10 Hz; Umidade no leito 63,61; Fluidização se manteve boa e leve aumento de acúmulo leves torrões na base. | [7 empty] | 40 | 10.06%
40min-50min: Vazão de 10 Hz; Umidade no leito 49,47; Boa fluidização e aumento do acúmulo nas paredes; formação de gota no bico. | [7 empty] | 50 | 7.09%
50min-60min: Vazão de 10 Hz; Umidade no leito 41,34; Fluidização e acúmulo se mantiveram; bastante pó elutriado e pouco pó restante no leito. | [7 empty] | 60 | 6.34%
60min-70min: Vazão de 10 Hz; Umidade no leito 37,79; Processo continuou com boa fluidização e escurecimento notável do pó. | [7 empty] | 70 | 5.89%
70min-80min: Vazão de 10 Hz; Umidade no leito 35,22; Fluidização e acúmulo se mantiveram
Término do ensaio: 80min.
Resultados

## Ensaio 3 - Resultados
Rendimento
| η(%) = | (mf/mi)*100 | mf = mi - (melut+minc+mtorroes)
| Dados do belnd de proteínas (entrada) |  |  |  | Dados da suspensão (entrada)
| Massa de blend (g) | 404.66 |  |  | Quantidade de ligante atomizada (mL) | 191.85
| Umidade do blend | 6.17 | 0.0617 |  | Densidade do ligante (g/mL) | 1.0205
| Umidade do blend (% b.u.) (Antes Sec.) | 4.696667 | 0.04696667 |  | Massa de ligante atomziada (g) | 195.782925
| Umidade do blend (% b.u.) (Depois Sec.) | #DIV/0! | #DIV/0! |  | Umidade do ligante (% b.u.) | 89.93 | 0.8993
| Teor de sólido seco do blend (%) | 93.83 | 0.9383 |  | Teor de sólido seco do ligante (%) | 10.07 | 0.1007
Dados do produto aglomerado (saída)
| Umidade (% b.u.) | Teor de s.s. (%) | Teor de s.s. (%)
Antes Sec. | 4.696667 | 95.30333 | 0.9530333
Depois Sec. | #DIV/0! | #DIV/0! | #DIV/0!
| Balanço de massa global (ANTES DA SECAGEM) |  |  | Balanço de massa por componente/Balanço de sólidos (massa seca) |  |  | Balanço para água (massa úmida)
| Massa total na entrada (g) | 600.442925 |  | (ANTES DA SECAGEM) |  |  | Massa de água na entrada (g) | 201.0351
| Massa inicial do blend (g) | 404.66 |  | Massa de sólidos na entrada (g) | 399.4078 |  | Massa água no blend (g) | 24.967522
| Massa de ligante (g) | 195.782925 |  | Massa de sólidos no blend (g) | 379.692478 |  | Massa de água na suspensão (g) | 176.0676
| Massa de torrões (g) | 14.58 |  | Massa de sólidos no ligante (g) | 19.71534 |  | Massa de água na saída (g) | 3.600465
| Massa total na saída (g) | 76.66 |  | Massa de sólidos na saída (g) | 73.05954
| Massa elutriada total (g) | 307.5
| Massa de água (g) | 197.4346 |  | Massa retirada para análise (g) | 15
Rendimento (ANTES DA SECAGEM)
| η(%) | 12.76724
| η(%) base seca | 18.29196
| η(%) base seca | 19.24177
| Balanço de massa global (DEPOIS DA SECAGEM) |  |  | Balanço de massa por componente/Balanço de sólidos (massa seca)
| Massa total na entrada (g) | 61.66 |  | (DEPOIS DA SECAGEM)
| Massa de torrões (g) | 0 |  | Massa de sólidos na entrada (g) | 58.76404
| Massa total na saída (g) | 0 |  | Massa de sólidos na saída (g) | #DIV/0!
| Massa elutriada total (g) | 0
Rendimento (DEPOIS DA SECAGEM)
| η(%) | #DIV/0!
Ensaio

## Ensaio 4
Dados do Ensaio
Nome: | Ensaio 4 - Matriz |  |  |  | Data: | 2020-09-08
Condições de Processo
Massa inicial do blend (g): | 405.08
Umidade inicial do blend (% b.u.): |  |  |  | Média: | 6.17
Umidade final do pó aglomerado (% b.u.): | Antes da Sec. | 9.35 | 9.41 | 9.21 | Média: | 9.323333
Umidade final do pó aglomerado (% b.u.): | Depois da Sec. |  |  |  | Média: | #DIV/0!
Temperatura do ar na entrada (°C): | 85
Vazão de atomização do ligante (mL/min): | 3.5
Pressão de atomização do ligante (psi): | 10
Quantidade ligante atomizada (mL): | 204.6154
Massa total na saída - pó aglomerado sem torrões (g): | Antes da Secagem | 240.96 | Depois da Secagem |  | Massa de produto retirada para análise (g) |  | 15
Massa de torrões (g): |  | 7.75
Massa elutriada - coletada no ciclone (g): |  | 181.34
Dados do Ar Ambiente
Temperatura do ar ambiente: | Início | 23,1°C | Fim | 23°C
Umidade relativa do ar ambiente (UR%): |  | 72.5% |  | 69.6%
Comentários (nesse espaço devem ser relatadas informações importantes do processo e desvios operacionais): | [7 empty] | Tempo (min) | Umidade da amostra
Vazão do ar: Iniciou em 4 Hz e a cada 10 min foi aumentado em 2 Hz, parando em 10 Hz; | [7 empty] | 10 | 9.31%
Polpa peneirada (peneira 60 mesh) e descongelada naturalmente; | [7 empty] | 20 | 12.82%
Polpa mantida sob agitação durante todo o ensaio; | [7 empty] | 30 | 14.92%
0min-10min: Vazão de 4 Hz; Umidade no leito 69,32; Processo fluidizando muito bem, quantidade ok de pó sendo elutriado, acúmulo de início (na parede) | [7 empty] | 40 | 13.83%
10min-20min: Vazão de 6 Hz; Umidade no leito 78,17; Fluidização do processo continua boa,quase nada de acumulo nas paredes. | [7 empty] | 50 | 12.18%
20min-30min: Vazão de 8 Hz; Umidade no leito 79,36; Boa fluidização do processo; acúmulo de pó no bico; bastante pó elutriado.
30min-40min: Vazão de 10 Hz; Umidade no leito 78,84; Fluidização se manteve boa; escurecimento notável do pó; aumento do acúmulo nas laterais.
40min-50min: Vazão de 10 Hz; Umidade no leito 77,17; Boa fluidização e aumento do acúmulo nas paredes
50min-60min: Vazão de 10 Hz; Umidade no leito 74,67; Fluidização e acúmulo se mantiveram; bastante pó elutriado e pouco pó restante no leito; aparenta ter pouco pó
Término do ensaio: 58min.
Resultados

## Ensaio 4 - Resultados
Rendimento
| η(%) = | (mf/mi)*100 | mf = mi - (melut+minc+mtorroes)
| Dados do belnd de proteínas (entrada) |  |  |  | Dados da suspensão (entrada)
| Massa de blend (g) | 405.08 |  |  | Quantidade de ligante atomizada (mL) | 204.6154
| Umidade do blend | 6.17 | 0.0617 |  | Densidade do ligante (g/mL) | 1.0205
| Umidade do blend (% b.u.) (Antes Sec.) | 9.323333 | 0.09323333 |  | Massa de ligante atomziada (g) | 208.81
| Umidade do blend (% b.u.) (Depois Sec.) | #DIV/0! | #DIV/0! |  | Umidade do ligante (% b.u.) | 89.93 | 0.8993
| Teor de sólido seco do blend (%) | 93.83 | 0.9383 |  | Teor de sólido seco do ligante (%) | 10.07 | 0.1007
Dados do produto aglomerado (saída)
| Umidade (% b.u.) | Teor de s.s. (%) | Teor de s.s. (%)
Antes Sec. | 9.323333 | 90.67667 | 0.9067667
Depois Sec. | #DIV/0! | #DIV/0! | #DIV/0!
| Balanço de massa global (ANTES DA SECAGEM) |  |  | Balanço de massa por componente/Balanço de sólidos (massa seca) |  |  | Balanço para água (massa úmida)
| Massa total na entrada (g) | 613.89 |  | (ANTES DA SECAGEM) |  |  | Massa de água na entrada (g) | 212.776269
| Massa inicial do blend (g) | 405.08 |  | Massa de sólidos na entrada (g) | 401.113731 |  | Massa água no blend (g) | 24.993436
| Massa de ligante (g) | 208.81 |  | Massa de sólidos no blend (g) | 380.086564 |  | Massa de água na suspensão (g) | 187.782833
| Massa de torrões (g) | 7.75 |  | Massa de sólidos no ligante (g) | 21.027167 |  | Massa de água na saída (g) | 22.465504
| Massa total na saída (g) | 240.96 |  | Massa de sólidos na saída (g) | 218.494496
| Massa elutriada total (g) | 181.34
| Massa de água (g) | 190.310765 |  | Massa retirada para análise (g) | 15
Rendimento (ANTES DA SECAGEM)
| η(%) | 39.25133
| η(%) base seca | 54.47196
| η(%) base seca | 57.48546
| Balanço de massa global (DEPOIS DA SECAGEM) |  |  | Balanço de massa por componente/Balanço de sólidos (massa seca)
| Massa total na entrada (g) | 225.96 |  | (DEPOIS DA SECAGEM)
| Massa de torrões (g) | 0 |  | Massa de sólidos na entrada (g) | 204.892996
| Massa total na saída (g) | 0 |  | Massa de sólidos na saída (g) | #DIV/0!
| Massa elutriada total (g) | 0
Rendimento (DEPOIS DA SECAGEM)
| η(%) | #DIV/0!
Ensaio

## Ensaio 5
Dados do Ensaio
Nome: | Ensaio 5 - Matriz |  |  |  | Data: | 2020-09-10
Condições de Processo
Massa inicial do blend (g): | 405.05
Umidade inicial do blend (% b.u.): |  |  |  | Média: | 6.17
Umidade final do pó aglomerado (% b.u.): | Antes da Sec. | 9.48 | 9.41 | 9.34 | Média: | 9.41
Umidade final do pó aglomerado (% b.u.): | Depois da Sec. |  |  |  | Média:
Temperatura do ar na entrada (°C): | 60.9
Vazão de atomização do ligante (mL/min): | 3
Pressão de atomização do ligante (psi): | 10
Quantidade ligante atomizada (mL): | 199.1
Massa total na saída - pó aglomerado sem torrões (g): | Antes da Secagem | 205.44 | Depois da Secagem |  | Massa de produto retirada para análise (g) |  | 15
Massa de torrões (g): |  | 3.18
Massa elutriada - coletada no ciclone (g): |  | 201.24
Dados do Ar Ambiente
Temperatura do ar ambiente: | Início | 28°C | Fim | 26
Umidade relativa do ar ambiente (UR%): |  | 42.7% |  | 48%
Comentários (nesse espaço devem ser relatadas informações importantes do processo e desvios operacionais):
Vazão do ar: Iniciou em 4 Hz e a cada 10 min foi aumentado em 2 Hz, parando em 10 Hz;
Polpa peneirada (peneira 60 mesh) e descongelada naturalmente;
Polpa mantida sob agitação durante todo o ensaio; | [7 empty] | Tempo (min) | Umidade da amostra
0min-10min: Vazão de 4 Hz; Umidade no leito 40,05; Processo fluidizando muito bem, porém muito pó sendo elutriado, acúmulo de início porém melhorou com o tempo. | [7 empty] | 10 | 7.79%
10min-20min: Vazão de 6 Hz; Umidade no leito 61,71; Fluidização do processo continua boa (formação de bolhas) e o acúmulo é praticamente nulo (apenas na parede) | [7 empty] | 20 | 10.61%
20min-30min: Vazão de 8 Hz; Umidade no leito 67,83; Boa fluidização do processo; acúmulo continua praticamente nulo. | [7 empty] | 30 | 13.17%
30min-40min: Vazão de 10 Hz; Umidade no leito 70,71; Fluidização se manteve boa e leve aumento de acúmulo (apenas no bico), leve escurecimento do pó. | [7 empty] | 40 | 13.04%
40min-50min: Vazão de 10 Hz; Umidade no leito 71,18; Boa fluidização (bolhas) e aumento do acúmulo nas paredes. | [7 empty] | 50 | 13.9%
50min-60min: Vazão de 10 Hz; Umidade no leito 70,35; Fluidização e acúmulo se mantiveram; leve escurecimento do pó; bastante pó elutriado. | [7 empty] | 60 | 13.02%
60min-67min: Vazão de 10 Hz; Umidade no leito 69,02; Processo continuou com boa fluidização e houve um pequeno aumento do acúmulo nas paredes da coluna e no bico.
Término do ensaio: 67min.
Resultados

## Ensaio 6
Dados do Ensaio
Nome: | Ensaio 6 - Matriz |  |  |  | Data: | 2020-08-27
Condições de Processo
Massa inicial do blend (g): | 405.11
Umidade inicial do blend (% b.u.): |  |  |  | Média: | 6.17
Umidade final do pó aglomerado (% b.u.): | Antes da Sec. | 5.82 | 5.72 | 5.76 | Média: | 5.766667
Umidade final do pó aglomerado (% b.u.): | Depois da Sec. |  |  |  | Média:
Temperatura do ar na entrada (°C): | 89.1
Vazão de atomização do ligante (mL/min): | 3
Pressão de atomização do ligante (psi): | 10
Quantidade ligante atomizada (mL): | 195.89
Massa total na saída - pó aglomerado sem torrões (g): | Antes da Secagem | 141.64 | Depois da Secagem |  | Massa de produto retirada para análise (g) |  | 15
Massa de torrões (g): |  | 4.24
Massa elutriada - coletada no ciclone (g): |  | 256
Dados do Ar Ambiente
Temperatura do ar ambiente: | Início | 24,8 ºC | Fim | 23ºC
Umidade relativa do ar ambiente (UR%): |  | 53.4% |  | 57.6%
Comentários (nesse espaço devem ser relatadas informações importantes do processo e desvios operacionais): | [7 empty] | Tempo (min) | Umidade da amostra
Vazão do ar: Iniciou em 4 Hz e a cada 10 min foi aumentado em 2 Hz, parando em 10 Hz; | [7 empty] | 10 | 8.85%
Polpa peneirada (peneira 60 mesh) e descongelada naturalmente; | [7 empty] | 20 | 10.64%
Polpa mantida sob agitação durante todo o ensaio; | [7 empty] | 30 | 9.89%
0min-10min: Vazão de 4 Hz; Umidade no leito 69,48; Processo fluidizando muito bem, quantidade ok de pó sendo elutriado, acúmulo de início (na parede) | [7 empty] | 40 | 7.65%
10min-20min: Vazão de 6 Hz; Umidade no leito 74,31; Fluidização do processo continua boa,quase nada de acumulo nas paredes. | [7 empty] | 50 | 4.27%
20min-30min: Vazão de 8 Hz; Umidade no leito 71,18; Boa fluidização do processo; acúmulo de pó no bico; bastante pó elutriado. | [7 empty] | 60 | 6.26%
30min-40min: Vazão de 10 Hz; Umidade no leito 54,66; Fluidização se manteve boa; escurecimento notável do pó; aumento do acúmulo nas laterais.
40min-50min: Vazão de 10 Hz; Umidade no leito 44,22; Boa fluidização e aumento do acúmulo nas paredes
50min-60min: Vazão de 10 Hz; Umidade no leito 41,20; Fluidização e acúmulo se mantiveram; bastante pó elutriado e pouco pó restante no leito; aparenta ter pouco pó
60min-67min: Vazão de 10 Hz; Umidade no leito 35,73; Processo continuou com boa fluidização e escurecimento notável do pó
Término do ensaio: 67min
Resultados

## Ensaio 6 - Resultados
Rendimento
| η(%) = | (mf/mi)*100 | mf = mi - (melut+minc+mtorroes)
| Dados do belnd de proteínas (entrada) |  |  |  | Dados da suspensão (entrada)
| Massa de blend (g) | 405.11 |  |  | Quantidade de ligante atomizada (mL) | 195.89
| Umidade do blend | 6.17 | 0.0617 |  | Densidade do ligante (g/mL) | 1.0205
| Umidade do blend (% b.u.) (Antes Sec.) | 5.766667 | 0.05766667 |  | Massa de ligante atomziada (g) | 199.905745
| Umidade do blend (% b.u.) (Depois Sec.) | 0 | 0 |  | Umidade do ligante (% b.u.) | 89.93 | 0.8993
| Teor de sólido seco do blend (%) | 93.83 | 0.9383 |  | Teor de sólido seco do ligante (%) | 10.07 | 0.1007
Dados do produto aglomerado (saída)
| Umidade (% b.u.) | Teor de s.s. (%) | Teor de s.s. (%)
Antes Sec. | 5.766667 | 94.23333 | 0.9423333
Depois Sec. | 0 | 100 | 1
| Balanço de massa global (ANTES DA SECAGEM) |  |  | Balanço de massa por componente/Balanço de sólidos (massa seca) |  |  | Balanço para água (massa úmida)
| Massa total na entrada (g) | 605.015745 |  | (ANTES DA SECAGEM) |  |  | Massa de água na entrada (g) | 204.7705
| Massa inicial do blend (g) | 405.11 |  | Massa de sólidos na entrada (g) | 400.2452 |  | Massa água no blend (g) | 24.995287
| Massa de ligante (g) | 199.905745 |  | Massa de sólidos no blend (g) | 380.114713 |  | Massa de água na suspensão (g) | 179.7752
| Massa de torrões (g) | 4.24 |  | Massa de sólidos no ligante (g) | 20.13051 |  | Massa de água na saída (g) | 8.167907
| Massa total na saída (g) | 141.64 |  | Massa de sólidos na saída (g) | 133.4721
| Massa elutriada total (g) | 256
| Massa de água (g) | 196.6026 |  | Massa retirada para análise (g) | 15
Rendimento (ANTES DA SECAGEM)
| η(%) | 23.41096
| η(%) base seca | 33.34758
| η(%) base seca | 35.11364
| Balanço de massa global (DEPOIS DA SECAGEM) |  |  | Balanço de massa por componente/Balanço de sólidos (massa seca)
| Massa total na entrada (g) | 126.64 |  | (DEPOIS DA SECAGEM)
| Massa de torrões (g) | 0 |  | Massa de sólidos na entrada (g) | 119.3371
| Massa total na saída (g) | 0 |  | Massa de sólidos na saída (g) | 0
| Massa elutriada total (g) | 0
Rendimento (DEPOIS DA SECAGEM)
| η(%) | 0
Ensaio

## Ensaio 7
Dados do Ensaio
Nome: | Ensaio 7 - Matriz |  |  |  | Data: | 2020-08-28
Condições de Processo
Massa inicial do blend (g): | 405.05
Umidade inicial do blend (% b.u.): |  |  |  | Média: | 6.17
Umidade final do pó aglomerado (% b.u.): | Antes da Sec. | 6.31 | 6.35 | 6.22 | Média: | 6.293333
Umidade final do pó aglomerado (% b.u.): | Depois da Sec. |  |  |  | Média: | #DIV/0!
Temperatura do ar na entrada (°C): | 75
Vazão de atomização do ligante (mL/min): | 2.295
Pressão de atomização do ligante (psi): | 10
Quantidade ligante atomizada (mL): | 200.45
Massa total na saída - pó aglomerado sem torrões (g): | Antes da Secagem | 80.54 | Depois da Secagem |  | Massa de produto retirada para análise (g) |  | 25.21
Massa de torrões (g): |  | 66.99
Massa elutriada - coletada no ciclone (g): |  | 252.5
Dados do Ar Ambiente
Temperatura do ar ambiente: | Início | 25°C | Fim | 24°C
Umidade relativa do ar ambiente (UR%): |  | 55.7% |  | 50%
Comentários (nesse espaço devem ser relatadas informações importantes do processo e desvios operacionais): | [7 empty] | Tempo (min) | Umidade da amostra
Vazão do ar: Iniciou em 4 Hz e a cada 10 min foi aumentado em 2 Hz, parando em 10 Hz; | [7 empty] | 10 | 8.6%
Polpa peneirada (peneira 60 mesh) e descongelada naturalmente; | [7 empty] | 20 | 8.06%
Polpa mantida sob agitação durante todo o ensaio; | [7 empty] | 30 | 10.81%
0min-10min: Vazão de 4 Hz; Umidade no leito 67,88; Processo fluidizando muito bem, bastante pó sendo elutriado, acúmulo de início (na parede); torrões leves na base | [7 empty] | 40 | 11.1%
10min-20min: Vazão de 6 Hz; Umidade no leito 64,33; Fluidização do processo continua boa,quase nada de acumulo nas paredes. | [7 empty] | 50 | 7.84%
20min-30min: Vazão de 8 Hz; Umidade no leito 53,58; Boa fluidização do processo; muitos torrões na base; acúmulo de pó no bico; bastante pó elutriado. | [7 empty] | 60 | 7.88%
30min-40min: Vazão de 10 Hz; Umidade no leito 43,29; Fluidização se manteve boa; escurecimento notável do pó; aumento do acúmulo nas laterais. | [7 empty] | 70 | 6.35%
40min-50min: Vazão de 10 Hz; Umidade no leito 44,22; Boa fluidização e aumento do acúmulo nas paredes | [7 empty] | 80 | 7.6%
50min-60min: Vazão de 10 Hz; Umidade no leito 42,52; Fluidização e acúmulo se mantiveram; bastante pó elutriado e pouco pó restante no leito, muito torrão
60min-70min: Vazão de 10 Hz; Umidade no leito 41,34; Processo continuou com boa fluidização e escurecimento notável do pó; bico esá gotejando
70min-80min: Vazão de 10 Hz; Fluidização e acúmulo se mantiveram
80min-90min: Vazão de 10 Hz; O processo continua fluidizando bem e há acúmulo de produto apenas nas laterais
Término do ensaio: 87min.
Resultados

## Ensaio 7 - Resultados
Rendimento
| η(%) = | (mf/mi)*100 | mf = mi - (melut+minc+mtorroes)
| Dados do belnd de proteínas (entrada) |  |  |  | Dados da suspensão (entrada)
| Massa de blend (g) | 405.05 |  |  | Quantidade de ligante atomizada (mL) | 200.45
| Umidade do blend | 6.17 | 0.0617 |  | Densidade do ligante (g/mL) | 1.0205
| Umidade do blend (% b.u.) (Antes Sec.) | 6.293333 | 0.06293333 |  | Massa de ligante atomziada (g) | 204.559225
| Umidade do blend (% b.u.) (Depois Sec.) | #DIV/0! | #DIV/0! |  | Umidade do ligante (% b.u.) | 89.93 | 0.8993
| Teor de sólido seco do blend (%) | 93.83 | 0.9383 |  | Teor de sólido seco do ligante (%) | 10.07 | 0.1007
Dados do produto aglomerado (saída)
| Umidade (% b.u.) | Teor de s.s. (%) | Teor de s.s. (%)
Antes Sec. | 6.293333 | 93.70667 | 0.9370667
Depois Sec. | #DIV/0! | #DIV/0! | #DIV/0!
| Balanço de massa global (ANTES DA SECAGEM) |  |  | Balanço de massa por componente/Balanço de sólidos (massa seca) |  |  | Balanço para água (massa úmida)
| Massa total na entrada (g) | 609.609225 |  | (ANTES DA SECAGEM) |  |  | Massa de água na entrada (g) | 208.9517
| Massa inicial do blend (g) | 405.05 |  | Massa de sólidos na entrada (g) | 400.6575 |  | Massa água no blend (g) | 24.991585
| Massa de ligante (g) | 204.559225 |  | Massa de sólidos no blend (g) | 380.058415 |  | Massa de água na suspensão (g) | 183.9601
| Massa de torrões (g) | 66.99 |  | Massa de sólidos no ligante (g) | 20.59911 |  | Massa de água na saída (g) | 5.068651
| Massa total na saída (g) | 80.54 |  | Massa de sólidos na saída (g) | 75.47135
| Massa elutriada total (g) | 252.5
| Massa de água (g) | 203.883 |  | Massa retirada para análise (g) | 25.21
Rendimento (ANTES DA SECAGEM)
| η(%) | 13.21174
| η(%) base seca | 18.83687
| η(%) base seca | 19.85783
| Balanço de massa global (DEPOIS DA SECAGEM) |  |  | Balanço de massa por componente/Balanço de sólidos (massa seca)
| Massa total na entrada (g) | 55.33 |  | (DEPOIS DA SECAGEM)
| Massa de torrões (g) | 0 |  | Massa de sólidos na entrada (g) | 51.8479
| Massa total na saída (g) | 0 |  | Massa de sólidos na saída (g) | #DIV/0!
| Massa elutriada total (g) | 0
Rendimento (DEPOIS DA SECAGEM)
| η(%) | #DIV/0!
Ensaio

## Ensaio 8
Dados do Ensaio
Nome: | Ensaio 8 - Matriz |  |  |  | Data: | 2019-08-19
Condições de Processo
Massa inicial do blend (g): | 405.02
Umidade inicial do blend (% b.u.): |  |  |  | Média: | 6.77
Umidade final do pó aglomerado (% b.u.): | Antes da Sec. | 14.9 | 14.83 | 14.5 | Média: | 14.74333
Umidade final do pó aglomerado (% b.u.): | Depois da Sec. |  |  |  | Média: | #DIV/0!
Temperatura do ar na entrada (°C): | 75
Vazão de atomização do ligante (mL/min): | 3.705
Pressão de atomização do ligante (psi): | 10
Quantidade ligante atomizada (mL): | 199.27
Massa total na saída - pó aglomerado sem torrões (g): | Antes da Secagem | 280.43 | Depois da Secagem |  | Massa de produto retirada para análise (g) |  | 15
Massa de torrões (g): |  | 7.28
Massa elutriada - coletada no ciclone (g): |  | 162.75
Dados do Ar Ambiente
Temperatura do ar ambiente: | Início | 22,1 ºC | Fim | 22ºC
Umidade relativa do ar ambiente (UR%): |  | 70.5% |  | 75.5%
Comentários (nesse espaço devem ser relatadas informações importantes do processo e desvios operacionais):
Vazão do ar: Iniciou em 4 Hz e a cada 10 min foi aumentado em 2 Hz, parando em 10 Hz;
Polpa peneirada (peneira 60 mesh) e descongelada naturalmente;
Polpa mantida sob agitação durante todo o ensaio; | [7 empty] | Tempo (min) | Umidade da amostra
0min-10min: Vazão de 4 Hz; Umidade no leito 76,89; Processo fluidizando muito bem, porém muito pó sendo elutriado, acúmulo de início porém melhorou com o tempo. | [7 empty] | 10 | 11.13%
10min-20min: Vazão de 6 Hz; Umidade no leito 82,03; Fluidização do processo continua boa (formação de bolhas) e o acúmulo é praticamente nulo (apenas na parede), leve escurecimento. | [7 empty] | 20 | 14.75%
20min-30min: Vazão de 8 Hz; Umidade no leito 83,52; Boa fluidização do processo; acúmulo nas paredes; quantidade razoavel de pó elutriado. | [7 empty] | 30 | 17.82%
30min-40min: Vazão de 10 Hz; Umidade no leito 83,42; Fluidização se manteve boa (bolhas) e acúmulo constante. | [7 empty] | 40 | 23.83%
40min-50min: Vazão de 10 Hz; Umidade no leito 83,16; Boa fluidização (bolhas), bastante pó elutriado, possível notar uns torrões na base do cone, escurecimento notavel. | [7 empty] | 50 | 22.71%
50min-60min: Vazão de 10 Hz; Fluidização e acúmulo (nas laterais) se mantiveram; leve escurecimento do pó; bastante pó elutriado.
Término do ensaio: 54min.
Resultados

## Ensaio 5 - Resultados
Rendimento
| η(%) = | (mf/mi)*100 | mf = mi - (melut+minc+mtorroes)
| Dados do belnd de proteínas (entrada) |  |  |  | Dados da suspensão (entrada)
| Massa de blend (g) | 405.05 |  |  | Quantidade de ligante atomizada (mL) | 199.1
| Umidade do blend | 6.17 | 0.0617 |  | Densidade do ligante (g/mL) | 1.0205
| Umidade do blend (% b.u.) (Antes Sec.) | 9.41 | 0.0941 |  | Massa de ligante atomziada (g) | 203.18155
| Umidade do blend (% b.u.) (Depois Sec.) | 0 | 0 |  | Umidade do ligante (% b.u.) | 89.93 | 0.8993
| Teor de sólido seco do blend (%) | 93.83 | 0.9383 |  | Teor de sólido seco do ligante (%) | 10.07 | 0.1007
Dados do produto aglomerado (saída)
| Umidade (% b.u.) | Teor de s.s. (%) | Teor de s.s. (%)
Antes Sec. | 9.41 | 90.59 | 0.9059
Depois Sec. | 0 | 100 | 1
| Balanço de massa global (ANTES DA SECAGEM) |  |  | Balanço de massa por componente/Balanço de sólidos (massa seca) |  |  | Balanço para água (massa úmida)
| Massa total na entrada (g) | 608.23155 |  | (ANTES DA SECAGEM) |  |  | Massa de água na entrada (g) | 207.7128
| Massa inicial do blend (g) | 405.05 |  | Massa de sólidos na entrada (g) | 400.5188 |  | Massa água no blend (g) | 24.991585
| Massa de ligante (g) | 203.18155 |  | Massa de sólidos no blend (g) | 380.058415 |  | Massa de água na suspensão (g) | 182.7212
| Massa de torrões (g) | 3.18 |  | Massa de sólidos no ligante (g) | 20.46038 |  | Massa de água na saída (g) | 19.331904
| Massa total na saída (g) | 205.44 |  | Massa de sólidos na saída (g) | 186.108096
| Massa elutriada total (g) | 201.24
| Massa de água (g) | 188.3808 |  | Massa retirada para análise (g) | 15
Rendimento (ANTES DA SECAGEM)
| η(%) | 33.77661
| η(%) base seca | 46.46676
| η(%) base seca | 48.96829
| Balanço de massa global (DEPOIS DA SECAGEM) |  |  | Balanço de massa por componente/Balanço de sólidos (massa seca)
| Massa total na entrada (g) | 190.44 |  | (DEPOIS DA SECAGEM)
| Massa de torrões (g) | 0 |  | Massa de sólidos na entrada (g) | 172.519596
| Massa total na saída (g) | 0 |  | Massa de sólidos na saída (g) | 0
| Massa elutriada total (g) | 0
Rendimento (DEPOIS DA SECAGEM)
| η(%) | 0
Ensaio

## Ensaio 8 - Resultados
Rendimento
| η(%) = | (mf/mi)*100 | mf = mi - (melut+minc+mtorroes)
| Dados do belnd de proteínas (entrada) |  |  |  | Dados da suspensão (entrada)
| Massa de blend (g) | 405.02 |  |  | Quantidade de ligante atomizada (mL) | 199.27
| Umidade do blend | 6.77 | 0.0677 |  | Densidade do ligante (g/mL) | 1.0205
| Umidade do blend (% b.u.) (Antes Sec.) | 14.74333 | 0.1474333 |  | Massa de ligante atomziada (g) | 203.355035
| Umidade do blend (% b.u.) (Depois Sec.) | #DIV/0! | #DIV/0! |  | Umidade do ligante (% b.u.) | 89.93 | 0.8993
| Teor de sólido seco do blend (%) | 93.23 | 0.9323 |  | Teor de sólido seco do ligante (%) | 10.07 | 0.1007
Dados do produto aglomerado (saída)
| Umidade (% b.u.) | Teor de s.s. (%) | Teor de s.s. (%)
Antes Sec. | 14.74333 | 85.25667 | 0.8525667
Depois Sec. | #DIV/0! | #DIV/0! | #DIV/0!
| Balanço de massa global (ANTES DA SECAGEM) |  |  | Balanço de massa por componente/Balanço de sólidos (massa seca) |  |  | Balanço para água (massa úmida)
| Massa total na entrada (g) | 608.375035 |  | (ANTES DA SECAGEM) |  |  | Massa de água na entrada (g) | 210.297
| Massa inicial do blend (g) | 405.02 |  | Massa de sólidos na entrada (g) | 398.078 |  | Massa água no blend (g) | 27.419854
| Massa de ligante (g) | 203.355035 |  | Massa de sólidos no blend (g) | 377.600146 |  | Massa de água na suspensão (g) | 182.8772
| Massa de torrões (g) | 7.28 |  | Massa de sólidos no ligante (g) | 20.47785 |  | Massa de água na saída (g) | 41.34473
| Massa total na saída (g) | 280.43 |  | Massa de sólidos na saída (g) | 239.0853
| Massa elutriada total (g) | 162.75
| Massa de água (g) | 168.9523 |  | Massa retirada para análise (g) | 15
Rendimento (ANTES DA SECAGEM)
| η(%) | 46.09492
| η(%) base seca | 60.05991
| η(%) base seca | 63.31705
| Balanço de massa global (DEPOIS DA SECAGEM) |  |  | Balanço de massa por componente/Balanço de sólidos (massa seca)
| Massa total na entrada (g) | 265.43 |  | (DEPOIS DA SECAGEM)
| Massa de torrões (g) | 0 |  | Massa de sólidos na entrada (g) | 226.2968
| Massa total na saída (g) | 0 |  | Massa de sólidos na saída (g) | #DIV/0!
| Massa elutriada total (g) | 0
Rendimento (DEPOIS DA SECAGEM)
| η(%) | #DIV/0!
Ensaio

## Ensaio 9
Dados do Ensaio
Nome: | Ensaio 9 - Matriz |  |  |  | Data: | 2020-09-15
Condições de Processo
Massa inicial do blend (g): | 405.1
Umidade inicial do blend (% b.u.): |  |  |  | Média: | 6.17
Umidade final do pó aglomerado (% b.u.): | Antes da Sec. | 8.53 | 8.52 | 8.58 | Média: | 8.543333
Umidade final do pó aglomerado (% b.u.): | Depois da Sec. |  |  |  | Média: | #DIV/0!
Temperatura do ar na entrada (°C): | 75
Vazão de atomização do ligante (mL/min): | 3
Pressão de atomização do ligante (psi): | 10
Quantidade ligante atomizada (mL): | 200.2
Massa total na saída - pó aglomerado sem torrões (g): | Antes da Secagem | 206.66 | Depois da Secagem |  | Massa de produto retirada para análise (g) |  | 15
Massa de torrões (g): |  | 0.12
Massa elutriada - coletada no ciclone (g): |  | 214.43
Dados do Ar Ambiente
Temperatura do ar ambiente: | Início | 23°C | Fim | 22°C
Umidade relativa do ar ambiente (UR%): |  | 60.1% |  | 63.3%
Comentários (nesse espaço devem ser relatadas informações importantes do processo e desvios operacionais):
Vazão do ar: Iniciou em 4 Hz e a cada 10 min foi aumentado em 2 Hz, parando em 10 Hz; | [7 empty] | 10 | 9.58%
Polpa peneirada (peneira 60 mesh) e descongelada naturalmente; | [7 empty] | 20 | 11.72%
Polpa mantida sob agitação durante todo o ensaio; | [7 empty] | 30 | 12.67%
0min-10min: Vazão de 4 Hz; Umidade no leito 70,10; Processo fluidizando muito bem, quantidade baixa de pó sendo elutriado, acúmulo de início | [7 empty] | 40 | 11.7%
10min-20min: Vazão de 6 Hz; Umidade no leito 74,26; Fluidização do processo continua boa,quase nada de acumulo nas paredes; leve escurecimento | [7 empty] | 50 | 11.55%
20min-30min: Vazão de 8 Hz; Umidade no leito 75,19; Boa fluidização do processo; acúmulo de pó nas laterais; nao tm tanto pó elutriado. | [7 empty] | 60 | 10.75%
30min-40min: Vazão de 10 Hz; Umidade no leito 73,75; Fluidização se manteve boa; escurecimento notável do pó; aumento do acúmulo nas laterais.
40min-50min: Vazão de 10 Hz; Umidade no leito 70,82; Boa fluidização e diminuição do acúmulo nas paredes
50min-60min: Vazão de 10 Hz; Umidade no leito 68,4; Fluidização e acúmulo se mantiveram; bastante pó elutriado
60min-67min: Vazão de 10 Hz; Umidade no leito 67,11; Processo continuou com boa fluidização e escurecimento notável do pó
Término do ensaio: 67min.
Resultados

## Ensaio 9 - Resultados
Rendimento
| η(%) = | (mf/mi)*100 | mf = mi - (melut+minc+mtorroes)
| Dados do belnd de proteínas (entrada) |  |  |  | Dados da suspensão (entrada)
| Massa de blend (g) | 405.1 |  |  | Quantidade de ligante atomizada (mL) | 200.2
| Umidade do blend | 6.17 | 0.0617 |  | Densidade do ligante (g/mL) | 1.0205
| Umidade do blend (% b.u.) (Antes Sec.) | 8.543333 | 0.08543333 |  | Massa de ligante atomziada (g) | 204.3041
| Umidade do blend (% b.u.) (Depois Sec.) | #DIV/0! | #DIV/0! |  | Umidade do ligante (% b.u.) | 89.93 | 0.8993
| Teor de sólido seco do blend (%) | 93.83 | 0.9383 |  | Teor de sólido seco do ligante (%) | 10.07 | 0.1007
Dados do produto aglomerado (saída)
| Umidade (% b.u.) | Teor de s.s. (%) | Teor de s.s. (%)
Antes Sec. | 8.543333 | 91.45667 | 0.9145667
Depois Sec. | #DIV/0! | #DIV/0! | #DIV/0!
| Balanço de massa global (ANTES DA SECAGEM) |  |  | Balanço de massa por componente/Balanço de sólidos (massa seca) |  |  | Balanço para água (massa úmida)
| Massa total na entrada (g) | 609.4041 |  | (ANTES DA SECAGEM) |  |  | Massa de água na entrada (g) | 208.7253
| Massa inicial do blend (g) | 405.1 |  | Massa de sólidos na entrada (g) | 400.6788 |  | Massa água no blend (g) | 24.99467
| Massa de ligante (g) | 204.3041 |  | Massa de sólidos no blend (g) | 380.10533 |  | Massa de água na suspensão (g) | 183.7307
| Massa de torrões (g) | 0.12 |  | Massa de sólidos no ligante (g) | 20.57342287 |  | Massa de água na saída (g) | 17.65565
| Massa total na saída (g) | 206.66 |  | Massa de sólidos na saída (g) | 189.0043
| Massa elutriada total (g) | 214.43
| Massa de água (g) | 191.0697 |  | Massa retirada para análise (g) | 15
Rendimento (ANTES DA SECAGEM)
| η(%) | 33.91182
| η(%) base seca | 47.17104
| η(%) base seca | 49.7242
| Balanço de massa global (DEPOIS DA SECAGEM) |  |  | Balanço de massa por componente/Balanço de sólidos (massa seca)
| Massa total na entrada (g) | 191.66 |  | (DEPOIS DA SECAGEM)
| Massa de torrões (g) | 0 |  | Massa de sólidos na entrada (g) | 175.2858
| Massa total na saída (g) | 0 |  | Massa de sólidos na saída (g) | #DIV/0!
| Massa elutriada total (g) | 0
Rendimento (DEPOIS DA SECAGEM)
| η(%) | #DIV/0!
Ensaio

## Ensaio 10
Dados do Ensaio
Nome: | Ensaio 10 - Matriz |  |  |  | Data: | 2020-09-18
Condições de Processo
Massa inicial do blend (g): | 405.03
Umidade inicial do blend (% b.u.): |  |  |  | Média: | 6.17
Umidade final do pó aglomerado (% b.u.): | Antes da Sec. | 7.61 | 7.49 | 7.58 | Média: | 7.56
Umidade final do pó aglomerado (% b.u.): | Depois da Sec. |  |  |  | Média: | #DIV/0!
Temperatura do ar na entrada (°C): | 75
Vazão de atomização do ligante (mL/min): | 3
Pressão de atomização do ligante (psi): | 10
Quantidade ligante atomizada (mL): | 195.24
Massa total na saída - pó aglomerado sem torrões (g): | Antes da Secagem | 178.38 | Depois da Secagem |  | Massa de produto retirada para análise (g) |  | 25.1
Massa de torrões (g): |  | 4.99
Massa elutriada - coletada no ciclone (g): |  | 220.98
Dados do Ar Ambiente
Temperatura do ar ambiente: | Início | 24,8°C | Fim | 25°C
Umidade relativa do ar ambiente (UR%): |  | 65.5% |  | 61.1%
Comentários (nesse espaço devem ser relatadas informações importantes do processo e desvios operacionais):
Vazão do ar: Iniciou em 4 Hz e a cada 10 min foi aumentado em 2 Hz, parando em 10 Hz; | [7 empty] | 10 | 9.03%
Polpa peneirada (peneira 60 mesh) e descongelada naturalmente; | [7 empty] | 20 | 12.48%
Polpa mantida sob agitação durante todo o ensaio; | [7 empty] | 30 | 11.99%
0min-10min: Vazão de 4 Hz; Umidade no leito 70,76; Processo fluidizando muito bem, quantidade baixa de pó sendo elutriado, acúmulo de início nas laterais | [7 empty] | 40 | 11.36%
10min-20min: Vazão de 6 Hz; Umidade no leito 74,42; Fluidização do processo continua boa,quase nada de acumulo nas paredes; leve escurecimento | [7 empty] | 50 | 10.25%
20min-30min: Vazão de 8 Hz; Umidade no leito 75,29; Boa fluidização do processo; acúmulo de pó nas laterais; nao tem tanto pó elutriado. | [7 empty] | 60 | 9.77%
30min-40min: Vazão de 10 Hz; Umidade no leito 72,00; Fluidização se manteve boa; escurecimento notável do pó; aumento do acúmulo nas laterais.
40min-50min: Vazão de 10 Hz; Umidade no leito 65,87; Foi mantida as mesmas características que o anterior
50min-60min: Vazão de 10 Hz; Umidade no leito 60,63; Fluidização boa; leve acúmulo nas laterais; bastante pó elutriado
60min-67min: Vazão de 10 Hz; Umidade no leito 57,70; Processo continuou com boa fluidização e escurecimento notável do pó
Término do ensaio: 67min.
Término do ensaio: 67min
Resultados

## Ensaio 10 - Resultados
Rendimento
| η(%) = | (mf/mi)*100 | mf = mi - (melut+minc+mtorroes)
| Dados do belnd de proteínas (entrada) |  |  |  | Dados da suspensão (entrada)
| Massa de blend (g) | 405.03 |  |  | Quantidade de ligante atomizada (mL) | 195.24
| Umidade do blend | 6.17 | 0.0617 |  | Densidade do ligante (g/mL) | 1.0205
| Umidade do blend (% b.u.) (Antes Sec.) | 7.56 | 0.0756 |  | Massa de ligante atomziada (g) | 199.24242
| Umidade do blend (% b.u.) (Depois Sec.) | #DIV/0! | #DIV/0! |  | Umidade do ligante (% b.u.) | 89.93 | 0.8993
| Teor de sólido seco do blend (%) | 93.83 | 0.9383 |  | Teor de sólido seco do ligante (%) | 10.07 | 0.1007
Dados do produto aglomerado (saída)
| Umidade (% b.u.) | Teor de s.s. (%) | Teor de s.s. (%)
Antes Sec. | 7.56 | 92.44 | 0.9244
Depois Sec. | #DIV/0! | #DIV/0! | #DIV/0!
| Balanço de massa global (ANTES DA SECAGEM) |  |  | Balanço de massa por componente/Balanço de sólidos (massa seca) |  |  | Balanço para água (massa úmida)
| Massa total na entrada (g) | 604.27242 |  | (ANTES DA SECAGEM) |  |  | Massa de água na entrada (g) | 204.1691
| Massa inicial do blend (g) | 405.03 |  | Massa de sólidos na entrada (g) | 400.1034 |  | Massa água no blend (g) | 24.990351
| Massa de ligante (g) | 199.24242 |  | Massa de sólidos no blend (g) | 380.039649 |  | Massa de água na suspensão (g) | 179.1787
| Massa de torrões (g) | 4.99 |  | Massa de sólidos no ligante (g) | 20.06371 |  | Massa de água na saída (g) | 13.485528
| Massa total na saída (g) | 178.38 |  | Massa de sólidos na saída (g) | 164.894472
| Massa elutriada total (g) | 220.98
| Massa de água (g) | 190.6835 |  | Massa retirada para análise (g) | 25.1
Rendimento (ANTES DA SECAGEM)
| η(%) | 29.5198
| η(%) base seca | 41.21297
| η(%) base seca | 43.38875
| Balanço de massa global (DEPOIS DA SECAGEM) |  |  | Balanço de massa por componente/Balanço de sólidos (massa seca)
| Massa total na entrada (g) | 153.28 |  | (DEPOIS DA SECAGEM)
| Massa de torrões (g) | 0 |  | Massa de sólidos na entrada (g) | 141.692032
| Massa total na saída (g) | 0 |  | Massa de sólidos na saída (g) | #DIV/0!
| Massa elutriada total (g) | 0
Rendimento (DEPOIS DA SECAGEM)
| η(%) | #DIV/0!
Ensaio

## Ensaio 11
Dados do Ensaio
Nome: | Ensaio 11 - Matriz |  |  |  | Data: | 2020-09-18
Condições de Processo
Massa inicial do blend (g): | 405.07
Umidade inicial do blend (% b.u.): |  |  |  | Média: | 6.17
Umidade final do pó aglomerado (% b.u.): | Antes da Sec. | 7.51 | 7.45 | 7.55 | Média: | 7.503333
Umidade final do pó aglomerado (% b.u.): | Depois da Sec. |  |  |  | Média: | #DIV/0!
Temperatura do ar na entrada (°C): | 75
Vazão de atomização do ligante (mL/min): | 3
Pressão de atomização do ligante (psi): | 10
Quantidade ligante atomizada (mL): | 197.089
Massa total na saída - pó aglomerado sem torrões (g): | Antes da Secagem | 192.79 | Depois da Secagem |  | Massa de produto retirada para análise (g) |  | 25.29
Massa de torrões (g): |  | 0.67
Massa elutriada - coletada no ciclone (g): |  | 220.2
Dados do Ar Ambiente
Temperatura do ar ambiente: | Início | 25°C | Fim | 24°C
Umidade relativa do ar ambiente (UR%): |  | 64.3% |  | 63.5%
Comentários (nesse espaço devem ser relatadas informações importantes do processo e desvios operacionais):
Vazão do ar: Iniciou em 4 Hz e a cada 10 min foi aumentado em 2 Hz, parando em 10 Hz;
Polpa peneirada (peneira 60 mesh) e descongelada naturalmente;
Polpa mantida sob agitação durante todo o ensaio;
0min-10min: Vazão de 4 Hz; Umidade no leito 65,62; no inicio parecia não estava fluidizando corretamente, quantidade baixa de pó sendo elutriado, sem acúmulo de início | [7 empty] | 10 | 9.56%
10min-20min: Vazão de 6 Hz; Umidade no leito 71,64; Fluidização do processo boa,quase nada de acumulo nas paredes; leve escurecimento; baixa elutriação | [7 empty] | 20 | 12.39%
20min-30min: Vazão de 8 Hz; Umidade no leito 72,87; Boa fluidização do processo; acúmulo de pó nas laterais e no bico; nao tem tanto pó elutriado. | [7 empty] | 30 | 12.09%
30min-40min: Vazão de 10 Hz; Umidade no leito 70,35; Foi mantido as mesmas carcterísticas | [7 empty] | 40 | 11.4%
40min-50min: Vazão de 10 Hz; Umidade no leito 64,33; Boa fluidização e diminuição do acúmulo nas paredes, aumento a quantidade elutriada | [7 empty] | 50 | 9.94%
50min-60min: Vazão de 10 Hz; Umidade no leito 59,50; Fluidização e acúmulo se mantiveram; bastante pó elutriado | [7 empty] | 60 | 9.35%
60min-67min: Vazão de 10 Hz; Umidade no leito 57,03; Processo continuou com boa fluidização e escurecimento notável do pó
Término do ensaio: 67min.
Resultados

## Ensaio 11 - Resultados
Rendimento
| η(%) = | (mf/mi)*100 | mf = mi - (melut+minc+mtorroes)
| Dados do belnd de proteínas (entrada) |  |  |  | Dados da suspensão (entrada)
| Massa de blend (g) | 405.07 |  |  | Quantidade de ligante atomizada (mL) | 197.089
| Umidade do blend | 6.17 | 0.0617 |  | Densidade do ligante (g/mL) | 1.0205
| Umidade do blend (% b.u.) (Antes Sec.) | 7.503333 | 0.07503333 |  | Massa de ligante atomziada (g) | 201.1293245
| Umidade do blend (% b.u.) (Depois Sec.) | #DIV/0! | #DIV/0! |  | Umidade do ligante (% b.u.) | 89.93 | 0.8993
| Teor de sólido seco do blend (%) | 93.83 | 0.9383 |  | Teor de sólido seco do ligante (%) | 10.07 | 0.1007
Dados do produto aglomerado (saída)
| Umidade (% b.u.) | Teor de s.s. (%) | Teor de s.s. (%)
Antes Sec. | 7.503333 | 92.49667 | 0.9249667
Depois Sec. | #DIV/0! | #DIV/0! | #DIV/0!
| Balanço de massa global (ANTES DA SECAGEM) |  |  | Balanço de massa por componente/Balanço de sólidos (massa seca) |  |  | Balanço para água (massa úmida)
| Massa total na entrada (g) | 606.1993245 |  | (ANTES DA SECAGEM) |  |  | Massa de água na entrada (g) | 205.8684
| Massa inicial do blend (g) | 405.07 |  | Massa de sólidos na entrada (g) | 400.3309 |  | Massa água no blend (g) | 24.992819
| Massa de ligante (g) | 201.1293245 |  | Massa de sólidos no blend (g) | 380.077181 |  | Massa de água na suspensão (g) | 180.8756
| Massa de torrões (g) | 0.67 |  | Massa de sólidos no ligante (g) | 20.25372 |  | Massa de água na saída (g) | 14.46568
| Massa total na saída (g) | 192.79 |  | Massa de sólidos na saída (g) | 178.3243
| Massa elutriada total (g) | 220.2
| Massa de água (g) | 191.4027 |  | Massa retirada para análise (g) | 25.29
Rendimento (ANTES DA SECAGEM)
| η(%) | 31.80307
| η(%) base seca | 44.54423
| η(%) base seca | 46.91792
| Balanço de massa global (DEPOIS DA SECAGEM) |  |  | Balanço de massa por componente/Balanço de sólidos (massa seca)
| Massa total na entrada (g) | 167.5 |  | (DEPOIS DA SECAGEM)
| Massa de torrões (g) | 0 |  | Massa de sólidos na entrada (g) | 154.9319
| Massa total na saída (g) | 0 |  | Massa de sólidos na saída (g) | #DIV/0!
| Massa elutriada total (g) | 0
Rendimento (DEPOIS DA SECAGEM)
| η(%) | #DIV/0!
Ensaio

## Ensaio 12
Dados do Ensaio
Nome: | Ensaio 12 - Matriz |  |  |  | Data: | 2020-10-15
Condições de Processo
Massa inicial do blend (g): | 405.08
Umidade inicial do blend (% b.u.): |  |  |  | Média: | 6.17
Umidade final do pó aglomerado (% b.u.): | Antes da Sec. | 7.74 | 7.98 | 8.02 | Média: | 7.913333
Umidade final do pó aglomerado (% b.u.): | Depois da Sec. |  |  |  | Média: | #DIV/0!
Temperatura do ar na entrada (°C): | 75
Vazão de atomização do ligante (mL/min): | 3
Pressão de atomização do ligante (psi): | 10
Quantidade ligante atomizada (mL): | 198.12
Massa total na saída - pó aglomerado sem torrões (g): | Antes da Secagem | 192.89 | Depois da Secagem |  | Massa de produto retirada para análise (g) |  | 25.02
Massa de torrões (g): |  | 0
Massa elutriada - coletada no ciclone (g): |  | 229.02
Dados do Ar Ambiente
Temperatura do ar ambiente: | Início | 24°C | Fim | 22,3°C
Umidade relativa do ar ambiente (UR%): |  | 57.1% |  | 67%
Comentários (nesse espaço devem ser relatadas informações importantes do processo e desvios operacionais):
Vazão do ar: Iniciou em 4 Hz e a cada 10 min foi aumentado em 2 Hz, parando em 10 Hz;
Polpa peneirada (peneira 60 mesh) e descongelada naturalmente;
Polpa mantida sob agitação durante todo o ensaio;
0min-10min: Vazão de 4 Hz; Umidade no leito 70,85; Processo fluidizando muito bem, quantidade baixa de pó sendo elutriado, acúmulo de início | [7 empty] | 10 | 9.81%
10min-20min: Vazão de 6 Hz; Umidade no leito 74,35; Fluidização do processo continua boa, leve acumulo nas paredes; leve escurecimento | [7 empty] | 20 | 11.97%
20min-30min: Vazão de 8 Hz; Umidade no leito 76,32; Boa fluidização do processo; acúmulo de pó nas laterais; houve um pouco de perda de pó elutriado. | [7 empty] | 30 | 12.38%
30min-40min: Vazão de 10 Hz; Umidade no leito 74,62; Fluidização se manteve boa; escurecimento notável do pó; aumento do acúmulo nas laterais. | [7 empty] | 40 | 11.87%
40min-50min: Vazão de 10 Hz; Umidade no leito 70,61; Boa fluidização e diminuição do acúmulo nas paredes | [7 empty] | 50 | 10.78%
50min-60min: Vazão de 10 Hz; Umidade no leito 66,8; Fluidização se manteve; aumento do cúmulo; bastante pó elutriado - aparenta ter pouco pó restante no leito | [7 empty] | 60 | 10.17%
60min-67min: Vazão de 10 Hz; Umidade no leito 63,77; Processo continuou com boa fluidização e escurecimento notável do pó
Término do ensaio: 67min.
Resultados

## Ensaio 12 - Resultados
Rendimento
| η(%) = | (mf/mi)*100 | mf = mi - (melut+minc+mtorroes)
| Dados do belnd de proteínas (entrada) |  |  |  | Dados da suspensão (entrada)
| Massa de blend (g) | 405.08 |  |  | Quantidade de ligante atomizada (mL) | 198.12
| Umidade do blend | 6.17 | 0.0617 |  | Densidade do ligante (g/mL) | 1.0205
| Umidade do blend (% b.u.) (Antes Sec.) | 7.913333 | 0.07913333 |  | Massa de ligante atomziada (g) | 202.18146
| Umidade do blend (% b.u.) (Depois Sec.) | #DIV/0! | #DIV/0! |  | Umidade do ligante (% b.u.) | 89.93 | 0.8993
| Teor de sólido seco do blend (%) | 93.83 | 0.9383 |  | Teor de sólido seco do ligante (%) | 10.07 | 0.1007
Dados do produto aglomerado (saída)
| Umidade (% b.u.) | Teor de s.s. (%) | Teor de s.s. (%)
Antes Sec. | 7.913333 | 92.08667 | 0.9208667
Depois Sec. | #DIV/0! | #DIV/0! | #DIV/0!
| Balanço de massa global (ANTES DA SECAGEM) |  |  | Balanço de massa por componente/Balanço de sólidos (massa seca) |  |  | Balanço para água (massa úmida)
| Massa total na entrada (g) | 607.26146 |  | (ANTES DA SECAGEM) |  |  | Massa de água na entrada (g) | 206.8152
| Massa inicial do blend (g) | 405.08 |  | Massa de sólidos na entrada (g) | 400.4462 |  | Massa água no blend (g) | 24.993436
| Massa de ligante (g) | 202.18146 |  | Massa de sólidos no blend (g) | 380.086564 |  | Massa de água na suspensão (g) | 181.8218
| Massa de torrões (g) | 0 |  | Massa de sólidos no ligante (g) | 20.35967 |  | Massa de água na saída (g) | 15.26403
| Massa total na saída (g) | 192.89 |  | Massa de sólidos na saída (g) | 177.626
| Massa elutriada total (g) | 229.02
| Massa de água (g) | 191.5512 |  | Massa retirada para análise (g) | 25.02
Rendimento (ANTES DA SECAGEM)
| η(%) | 31.76391
| η(%) base seca | 44.35701
| η(%) base seca | 46.73303
| Balanço de massa global (DEPOIS DA SECAGEM) |  |  | Balanço de massa por componente/Balanço de sólidos (massa seca)
| Massa total na entrada (g) | 167.87 |  | (DEPOIS DA SECAGEM)
| Massa de torrões (g) | 0 |  | Massa de sólidos na entrada (g) | 154.5859
| Massa total na saída (g) | 0 |  | Massa de sólidos na saída (g) | #DIV/0!
| Massa elutriada total (g) | 0
Rendimento (DEPOIS DA SECAGEM)
| η(%) | #DIV/0!
Ensaio

## Ensaio 13
Dados do Ensaio
Nome: | Ensaio 13 - Matriz |  |  |  | Data: | 2019-10-02
Condições de Processo
Massa inicial do blend (g): | 405
Umidade inicial do blend (% b.u.): |  |  |  | Média: | 6.77
Umidade final do pó aglomerado (% b.u.): | Antes da Sec. | 13.5 | 12.52 | 13.36 | Média: | 13.12667
Umidade final do pó aglomerado (% b.u.): | Depois da Sec. | 8.58 | 8.61 | 8.32 | Média: | 8.503333
Temperatura do ar na entrada (°C): | 75
Vazão de atomização do ligante (mL/min): | 3
Pressão de atomização do ligante (psi): | 10
Quantidade ligante atomizada (mL): | 203.65
Massa total na saída - pó aglomerado sem torrões (g): | Antes da Secagem | 277.82 | Depois da Secagem | 227.53 | Massa de produto retirada para análise (g) |  | 25.34
Massa de torrões (g): |  | 8.64 |  | 6.75
Massa elutriada - coletada no ciclone (g): |  | 107.28 |  | 5.06
Dados do Ar Ambiente
Temperatura do ar ambiente: | Início | 30°C | Fim | 28°C
Umidade relativa do ar ambiente (UR%): |  | 34% |  | 36%
Comentários (nesse espaço devem ser relatadas informações importantes do processo e desvios operacionais):
Vazão do ar: Iniciou no 5 Nm³/h e a cada 10 min foi aumentado em 5 Nm³/h;
Polpa peneirada (peneira 60 mesh) e descongelada naturalmente (30/09/19);
Polpa mantida sob agitação durante todo o ensaio;
Utilizamos um cilindro de acrílico;
0min-10min: Vazão de 5Nm³/h; Processo fludizando muito bem, bastante acúmulo de início, porém melhorou com o tempo. Aparentemente o pó já está mais pesado. Quantidade razoável de pó sendo elutriado.
10min-20min: Vazão de 10Nm³/h; A fluidização continua boa e o acúmulo se manteve. Acúmulo maior na parte central da coluna.
20min-30min: Vazão de 15Nm³/h; Leve diminuição na fluidização do processo e o acúmulo se manteve. Aos 29 minutos, acúmulo praticamente nulo.
30min-40min: Vazão de 20Nm³/h; Acúmulo continuou nulo e a fluidização está boa. Pouco pó elutriado. Aproximadamente 100 mL de açaí consumidos.
40min-50min: Vazão de 25Nm³/h; Fluidização melhorou um pouco e acúmulo considerável.
50min-60min: Vazão de 30Nm³/h; Houve uma piora na fluidização e o acúmulo melhorou.
60min-70min: Vazão de 35Nm³/h; Tudo se manteve igual.
Término do ensaio: 67 min
Resultados

## Ensaio 13 - Resultados
Rendimento
| η(%) = | (mf/mi)*100 | mf = mi - (melut+minc+mtorroes)
| Dados do belnd de proteínas (entrada) |  |  |  | Dados da suspensão (entrada)
| Massa de blend (g) | 405 |  |  | Quantidade de ligante atomizada (mL) | 203.65
| Umidade do blend | 6.77 | 0.0677 |  | Densidade do ligante (g/mL) | 1.0205
| Umidade do blend (% b.u.) (Antes Sec.) | 13.12667 | 0.1312667 |  | Massa de ligante atomziada (g) | 207.824825
| Umidade do blend (% b.u.) (Depois Sec.) | 8.503333 | 0.08503333 |  | Umidade do ligante (% b.u.) | 90.44 | 0.9044
| Teor de sólido seco do blend (%) | 93.23 | 0.9323 |  | Teor de sólido seco do ligante (%) | 9.56 | 0.0956
Dados do produto aglomerado (saída)
| Umidade (% b.u.) | Teor de s.s. (%) | Teor de s.s. (%)
Antes Sec. | 13.12667 | 86.87333 | 0.8687333
Depois Sec. | 8.503333 | 91.49667 | 0.9149667
| Balanço de massa global (ANTES DA SECAGEM) |  |  | Balanço de massa por componente/Balanço de sólidos (massa seca) |  |  | Balanço para água (massa úmida)
| Massa total na entrada (g) | 612.824825 |  | (ANTES DA SECAGEM) |  |  | Massa de água na entrada (g) | 215.3753
| Massa inicial do blend (g) | 405 |  | Massa de sólidos na entrada (g) | 397.4496 |  | Massa água no blend (g) | 27.4185
| Massa de ligante (g) | 207.824825 |  | Massa de sólidos no blend (g) | 377.5815 |  | Massa de água na suspensão (g) | 187.9568
| Massa de torrões (g) | 8.64 |  | Massa de sólidos no ligante (g) | 19.86805327 |  | Massa de água na saída (g) | 36.46851
| Massa total na saída (g) | 277.82 |  | Massa de sólidos na saída (g) | 241.3515
| Massa elutriada total (g) | 107.28
| Massa de água (g) | 178.9068 |  | Massa retirada para análise (g) | 25.34
Rendimento (ANTES DA SECAGEM)
| η(%) | 45.33433
| η(%) base seca | 60.72506
| η(%) base seca | 63.92037
| Balanço de massa global (DEPOIS DA SECAGEM) |  |  | Balanço de massa por componente/Balanço de sólidos (massa seca)
| Massa total na entrada (g) | 261.12 |  | (DEPOIS DA SECAGEM)
| Massa de torrões (g) | 6.75 |  | Massa de sólidos na entrada (g) | 226.843648
| Massa total na saída (g) | 227.53 |  | Massa de sólidos na saída (g) | 208.1824
| Massa elutriada total (g) | 5.06
Rendimento (DEPOIS DA SECAGEM)
| η(%) | 91.7735
Ensaio

## Ensaio 14
Dados do Ensaio
Nome: | Ensaio 14 - Matriz |  |  |  | Data: | 2019-10-17
Condições de Processo
Massa inicial do blend (g): | 405
Umidade inicial do blend (% b.u.): |  |  |  | Média: | 6.77
Umidade final do pó aglomerado (% b.u.): | Antes da Sec. | 12.85 | 12.35 | 12.66 | Média: | 12.62
Umidade final do pó aglomerado (% b.u.): | Depois da Sec. | 8.26 | 8.3 | 8.32 | Média: | 8.293333
Temperatura do ar na entrada (°C): | 75
Vazão de atomização do ligante (mL/min): | 3
Pressão de atomização do ligante (psi): | 10
Quantidade ligante atomizada (mL): | 198
Massa total na saída - pó aglomerado sem torrões (g): | Antes da Secagem | 268.01 | Depois da Secagem | 217.77 | Massa de produto retirada para análise (g) |  | 30.18
Massa de torrões (g): |  | 8.06 |  | 0.08
Massa elutriada - coletada no ciclone (g): |  | 118.18 |  | 2.46
Dados do Ar Ambiente
Temperatura do ar ambiente: | Início | 26°C | Fim | 26°C
Umidade relativa do ar ambiente (UR%): |  | 54% |  | 55%
Comentários (nesse espaço devem ser relatadas informações importantes do processo e desvios operacionais):
Vazão do ar: Iniciou no 5 Nm³/h e a cada 10 min foi aumentado em 5 Nm³/h;
Polpa peneirada (peneira 60 mesh) e descongelada naturalmente (16/10/19);
Polpa mantida sob agitação durante todo o ensaio;
Utilizamos um cilindro de acrílico;
0min-10min: Vazão de 5Nm³/h; Processo fluidizando muito bem, bastante acúmulo de início, porém melhorou com o tempo. Bastante pó sendo elutriado.
10min-20min: Vazão de 10Nm³/h; Fluidização muito boa. Acúmulo praticamente nulo. Pouco pó sendo elutriado. Aproximadamente 75 mL já consumidos.
20min-30min: Vazão de 15Nm³/h; Fluidização de manteve. Acúmulo nulo.
30min-40min: Vazão de 20Nm³/h; Leve diminuição de fluidização e pouco acúmulo. Para o tempo de processo, pouquissimo pó sendo elutriado.
40min-50min: Vazão de 25Nm³/h; Diminuição na fluidização. Acúmulo aumentou levemente. Aproximadamente 150 mL já consumidos.
50min-60min: Vazão de 30Nm³/h; Tudo se manteve e aproximadamente 175 mL de açaí agregados ao pó.
60min-70min: Vazão de 35Nm³/h; Tudo se manteve. A quantidade de pó elutriado durante o processo é muito pequena.
Término do ensaio: 67 min
Resultados

## Ensaio 14 - Resultados
Rendimento
| η(%) = | (mf/mi)*100 | mf = mi - (melut+minc+mtorroes)
| Dados do belnd de proteínas (entrada) |  |  |  | Dados da suspensão (entrada)
| Massa de blend (g) | 405 |  |  | Quantidade de ligante atomizada (mL) | 198
| Umidade do blend | 6.77 | 0.0677 |  | Densidade do ligante (g/mL) | 1.0205
| Umidade do blend (% b.u.) (Antes Sec.) | 12.62 | 0.1262 |  | Massa de ligante atomziada (g) | 202.059
| Umidade do blend (% b.u.) (Depois Sec.) | 8.293333 | 0.08293333 |  | Umidade do ligante (% b.u.) | 90.44 | 0.9044
| Teor de sólido seco do blend (%) | 93.23 | 0.9323 |  | Teor de sólido seco do ligante (%) | 9.56 | 0.0956
Dados do produto aglomerado (saída)
| Umidade (% b.u.) | Teor de s.s. (%) | Teor de s.s. (%)
Antes Sec. | 12.62 | 87.38 | 0.8738
Depois Sec. | 8.293333 | 91.70667 | 0.9170667
| Balanço de massa global (ANTES DA SECAGEM) |  |  | Balanço de massa por componente/Balanço de sólidos (massa seca) |  |  | Balanço para água (massa úmida)
| Massa total na entrada (g) | 607.059 |  | (ANTES DA SECAGEM) |  |  | Massa de água na entrada (g) | 210.1606596
| Massa inicial do blend (g) | 405 |  | Massa de sólidos na entrada (g) | 396.8983404 |  | Massa água no blend (g) | 27.4185
| Massa de ligante (g) | 202.059 |  | Massa de sólidos no blend (g) | 377.5815 |  | Massa de água na suspensão (g) | 182.7421596
| Massa de torrões (g) | 8.06 |  | Massa de sólidos no ligante (g) | 19.3168404 |  | Massa de água na saída (g) | 33.822862
| Massa total na saída (g) | 268.01 |  | Massa de sólidos na saída (g) | 234.187138
| Massa elutriada total (g) | 118.18
| Massa de água (g) | 176.3377976 |  | Massa retirada para análise (g) | 30.18
Rendimento (ANTES DA SECAGEM)
| η(%) | 44.14892
| η(%) base seca | 59.00431
| η(%) base seca | 62.02294
| Balanço de massa global (DEPOIS DA SECAGEM) |  |  | Balanço de massa por componente/Balanço de sólidos (massa seca)
| Massa total na entrada (g) | 245.89 |  | (DEPOIS DA SECAGEM)
| Massa de torrões (g) | 0.08 |  | Massa de sólidos na entrada (g) | 214.858682
| Massa total na saída (g) | 217.77 |  | Massa de sólidos na saída (g) | 199.709608
| Massa elutriada total (g) | 2.46
Rendimento (DEPOIS DA SECAGEM)
| η(%) | 92.94928
Ensaio